## Sheet1
编号 | 矿物名称 | 英文名称 | 类别 | 主要成分 | 颜色 | 形态 | 条痕 | 光泽 | 透明度 | 硬度 | 解理 | 断口 | 比重 | 晶面条纹 | 弹性或挠性 | 磁性 | 发光性 | 滑腻感 | 是否染手 | 特殊性质 | 图片
1 | 金云母 | Phlogopite | 含盐类矿物 | K2Mg6[Al2Si6O20](OH,F)4 | 金黄褐色 | 片状、鳞片状 | 无 | 半金属光泽 | 透明、半透明 | 2~3 | 最完全解理 |  | 2.7-2.9 |  | 有弹性 | 无 | 无 | 无 | 否 | 薄片具有弹性，具高度不导电性
2 | 白云母 | Muscovite | 含盐类矿物 | KAl2(AlSi3O10)(OH)2 | 无色、白色、浅灰绿色 | 鳞片状 | 无 | 玻璃光泽 | 透明、半透明 | 2~3 | 最完全解理 |  | 2.79-3.1 |  | 有弹性 | 无 | 无 | 无 | 否 | 薄片具有弹性，具高度不导电性
3 | 黑云母 | Annit | 含盐类矿物 | K(Fe2+/Mg)2(Al/Fe3+/Mg)([Si/Al]Si2O10)(OH/F)2 | 黑色 | 片状 | 无 | 玻璃光泽 | 透明、半透明 | 2~3 | 最完全解理 |  | 3.02-3.12 |  | 有弹性 | 无 | 无 | 无 | 否 | 薄片具有弹性，具高度不导电性
4 | 石墨 | Graphite | 自然元素矿物 | C | 铁黑色、钢灰色 | 鳞片状、片状、块状 | 黑灰色 | 金属光泽 | 不透明 | 1~2 | 完全解理 |  | 2.09-2.23 |  | 有挠性 | 无 | 无 | 有 | 是 | 薄片具挠性，具滑腻感，染手染指，不溶于酸
5 | 金刚石 | Diamond | 自然元素矿物 | C | 无色、黑色 | 八面体、六面体 | 无 | 金刚光泽 | 透明 | 10 | 中等解理 |  | 3.47-3.56 |  | 无 | 无 | 有 | 无 | 否 | 紫外线下发荧光
6 | 辉铜矿 | Chalcocite | 硫化物类矿物 | Cu2S | 铅灰色、黑色 | 块状、粒状 | 黑灰色 | 金属光泽 | 不透明 | 2~3 | 不完全解理 |  | 5.5-5.8 |  | 无 | 无 | 无 | 无 | 否 | 风化表层常有一层无光被膜，稍具延展性
7 | 方铅矿 | Galena | 硫化物类矿物 | PbS | 铅灰色 | 块状、粒状 | 黑灰色 | 金属光泽 | 不透明 | 2.5~2.75 | 完全解理 |  | 7.4-7.6 |  | 无 | 无 | 无 | 无 | 否 | 性脆，可以碎成立方小块
8 | 闪锌矿 | Sphalerite | 硫化物类矿物 | ZnS | 浅黄、黄褐色、铁黑色 | 粒状 | 浅黄或浅褐色 | 金刚光泽、半金属光泽、松脂光泽 | 半透明、不透明 | 3.5~4 | 完全解理 | 锯齿状 | 3.9-4.1 |  | 无 | 无 | 无 | 无 | 否 | 颜色不太固定，稍具松脂光泽，棱角或碎块透光。
9 | 辰砂 | Cinnabar | 硫化物类矿物 | HgS | 朱红色 | 粒状、块状、粉末状、被膜状 | 朱红色 | 金刚光泽 | 半透明 | 2-2.5 | 解理完全 |  | 8.09~8.20 |  | 无 | 无 | 无 | 无 | 否 | 性脆
10 | 辉锑矿 | Stibnite | 硫化物类矿物 | Sb2S3 | 铅灰色 | 柱状、针状、块状 | 黑灰色 | 金属光泽 | 不透明 | 2~2.5 | 解理完全 |  | 4.5~4.6 | 柱面具纵条纹 | 无 | 无 | 无 | 无 | 否 | 硬度低(指甲可刻动)，单向完全解理，极易熔化。
11 | 辉钼矿 | Molybdenite | 硫化物类矿物 | MoS2 | 铅灰色 | 叶片状、鳞片状 | 亮灰色、常带微绿 | 金属光泽 | 不透明 | 1~1.5 | 最完全解理 |  | 4.7~5.0 |  | 有挠性 | 无 | 无 | 有 | 否 | 薄片有挠性,可分离成薄片，能在纸上划出条痕，有滑膩感。
12 | 黄铁矿 | Pyrite | 硫化物类矿物 | FeS2 | 浅黄色、铜黄色 | 块状、粒状、结核状 | 黑色、带微绿 | 金属光泽 | 不透明 | 6~6.5 | 极不完全解理（无解理） |  | 4.9~5.2 | 六面体晶面上有与棱平行的条纹，各晶面上的条纹互相垂直。 | 无 | 无 | 无 | 无 | 否 | 完好晶体，较大的硬度(小刀刻不动)。
13 | 黄铜矿 | Chalcopyrite | 硫化物类矿物 | CuFeS2 | 金黄色 | 块状、粒状 | 黑色、带微绿 | 金属光泽 | 不透明 | 3.5~4 | 不完全解理 |  | 4.1~4.3 |  | 无 | 无 | 无 | 无 | 否 | 性脆，硬度中等
14 | 雌黄 | Orpiment | 硫化物类矿物 | As2S3 | 柠檬黄色 | 片状、肾状、土状 | 鲜黄色 | 油脂光泽、金刚光泽 | 不透明 | 1.5~2 | 极完全解理 |  | 3.49 |  | 无 | 无 | 无 | 无 | 否
15 | 雄黄 | Realgar | 硫化物类矿物 | As4S4 | 橘红色 | 粒状、块状 | 淡橘红色 | 油脂光泽 | 不透明 | 1.5~2 | 完全解理 |  | 3.48 |  | 无 | 无 | 无 | 无 | 否
16 | 毒砂 | Arsenopyrite | 硫化物类矿物 | FeAsS | 锡白色 | 粒状、块状 | 灰黑色 | 金属光泽 | 不透明 | 5.5~6.0 | 中等解理、不完全解理 |  | 6.2 |  | 无 | 无 | 无 | 无 | 否 | 锤击它，发出蒜臭味。
17 | 镜铁矿 | Specularite | 氧化物与氢氧化物 | Fe2O3 | 钢灰色、铁黑色 | 板状、叶片状、鳞片状、块状 | 樱红色 | 金属光泽 | 不透明 | 2.5~6.5 | 极不完全解理（无解理） | 贝壳状 | 5.0-5.3 |  | 无 | 无 | 无 | 无 | 否 | 无磁性，性脆，赤铁矿的变种
18 | 赤铁矿 | Hematite | 氧化物与氢氧化物 | Fe2O3 | 暗红色 | 鲕状、肾状、块状、粉末状 | 樱红色 | 半金属光泽、暗谈光泽 | 不透明 | 5.5~6.5 | 极不完全解理（无解理） | 锯齿状 |  |  | 无 | 无 | 无 | 无 | 否
19 | 磁铁矿 | Magnetite | 氧化物与氢氧化物 | Fe2+Fe3+2O4 | 铁黑色 | 粒状、块状 | 黑色 | 金属光泽、半金属光泽 | 不透明 | 5.5~6 | 极不完全解理（无解理） | 参差状 | 4.9-5.2 |  | 无 | 有 | 无 | 无 | 否 | 性脆，具有强磁性
20 | 褐铁矿 | Limonite | 氧化物与氢氧化物 | (Fe,O,OH,H2O) | 黄褐色、黑褐色、黑色 | 块状、粉末状、钟乳状、葡萄状 | 黄褐色、铁锈色 | 半金属光泽、土状光泽 | 不透明 | 4~5.5 | 极不完全解理（无解理） |  | 2.7~4.3 |  | 无 | 有 | 无 | 无 | 是 | 可染手
21 | 锡石 | Cassiterite | 氧化物与氢氧化物 | SnO2 | 棕色、棕黑色 | 块状、柱状、粒状 | 浅褐色 | 金刚光泽、松脂光泽 | 不透明 | 6~7 | 不完全解理 |  | 6.8~7.1 |  | 无 | 无 | 无 | 无 | 否 | 不溶于酸
22 | 刚玉 | Corundum | 氧化物与氢氧化物 | Al2O3 | 蓝灰色、黄灰色、红色、绿色 | 粒状、块状 | 无 | 玻璃光泽 | 透明、半透明、不透明 | 9 | 极不完全解理（无解理） |  | 3.98 |  | 无 | 无 | 无 | 无 | 否
23 | 金红石 | Rutile | 氧化物与氢氧化物 | TiO2 | 红褐色、黑色 | 粒状、块状 | 浅褐色 | 金刚光泽、半金属光泽 | 透明、半透明不透明 | 6.5 | 中等解理 |  | 4.2-5.6 | 柱面常有纵纹 | 无 | 无 | 无 | 无 | 否 | 能溶于热磷酸，冷却稀释后加入过氧化钠可使溶液变成黄褐色
24 | 尖晶石 | Spinel | 氧化物与氢氧化物 | MgAl₂O₄ | 无色、红色、绿色、褐黑色 | 八面体 | 白色 | 玻璃光泽、亚金刚光泽 | 透明、半透明不透明 | 8 | 不完全解理 | 贝壳状 | 3.55 |  | 无 | 无 | 无 | 无 | 否
25 | 软锰矿 | Pyrolusite | 氧化物与氢氧化物 | MnO2 | 煤黑色、微红色、微褐色 | 块状、粉末状 | 黑色、褐色 | 半金属光泽、土状光泽 | 不透明 | 2~3 | 完全解理 |  | 4.7~5.0 |  | 无 | 无 | 无 | 无 | 是 | 黑色煤烟灰状，性软易污手。
26 | 铝土矿 | Bauxite | 氧化物与氢氧化物 | Al(OH)3 | 白色、灰色、黄色、褐色、淡红色、红色 | 块状、鲕状、豆状 | 白色 | 土状光泽 | 透明、半透明 | 3 | 极完全解理 |  | 2.5~3.5 |  | 无 | 无 | 无 | 无 | 否 | 外表似黏土岩，但硬度较高，相对密度较大，没有黏性、可塑性及滑腻感。
27 | 石英 | Quartz | 氧化物与氢氧化物 | SiO2 | 无色 | 块状 | 无色 | 玻璃光泽、油脂光泽 | 透明 | 7 | 极不完全解理（无解理） | 贝壳状 |  | 柱面上有明显的横纹
28 | 正长石 | Orthoclase | 含盐类矿物 | K(AlSi3O8) | 肉红色、浅黄色、浅黄白色 | 板状、短柱状 | 无 | 玻璃或珍珠光泽 | 半透明 | 6 | 完全解理 |  | 2.56-2.58 | 面上无双晶纹，有时在同一断面上可见有反光程度不同的两部分（卡氏双晶） | 无 | 无 | 无 | 无 | 否 | 将小块正长石置于HF酸中浸渍1~3分钟，再在60%的亚硝酸钴钠浸液中浸渍5~10min，用水冲洗显柠檬黄色
29 | 斜长石 | Plagioclase | 含盐类矿物 | Na(AlSi3O8) to Ca(Al2Si2O8) | 白色、灰白色、浅蓝色、浅绿色 | 柱状、板状 | 无 | 玻璃光泽 | 半透明 | 6~6.5 | 完全解理 |  | 2.60~2.76 | 在晶面或解理面上可见到细而平行的双晶纹 | 无 | 无 | 无 | 无 | 否 | 将小块正长石置于HF酸中浸渍1~3分钟，再在60%的亚硝酸钴钠浸液中浸渍5~10min，用水冲洗显柠檬黄色，不染色或呈浅灰色
30 | 橄榄石 | Olivine | 含盐类矿物 | （Mg，Fe)2[SiO4] | 橄榄绿色 | 颗粒状、粒状 |  | 玻璃光泽 | 透明、半透明 | 6.5~7 | 中等解理 | 贝壳状 | 3.3~3.5 |  | 无 | 无 | 无 | 无 | 否 | 性脆
31 | 普通辉石 | Pyroxene | 含盐类矿物 | XY(Si,Al)2O6 | 绿黑色、黑色 | 柱状、粒状 | 浅灰绿色 | 玻璃光泽 | 近不透明 | 5~6 | 完全解理 |  | 3.23~3.52 |  | 无 | 无 | 无 | 无 | 否
32 | 普通角闪石 | Hornblende | 含盐类矿物 | (Ca，Na)2-3(Mg2+，Fe2+，Fe3+，Al3+)5[(Al，Si)4O11] (OH)2 | 绿黑色、黑色 | 短柱状、粒状 | 灰绿色 | 玻璃光泽 | 近不透明 | 5~6 | 完全解理 |  | 3.1~3.4 |  | 无 | 无 | 无 | 无 | 否
33 | 绿帘石 | Epidote | 含盐类矿物 | {Ca2}{Al2Fe3+}(Si2O7)(SiO4)O(OH) | 黄绿色、暗绿色、黑绿色 | 针状、纤维状 | 无 | 玻璃光泽 | 透明、半透明 | 6~7 | 完全解理 |  | 3.25~3.5 | 纵条纹 | 无 | 无 | 无 | 无 | 否
34 | 绿泥石 | Chlorite | 含盐类矿物 | Y3[Z4O10]（OH）2·Y3（OH）6 | 浅绿色、深绿色 | 叶片状、鳞片状 | 无 | 珍珠光泽、脂肪光泽 | 透明、半透明 | 2~2.5 | 最完全解理 |  | 2.6~2.85 |  | 有挠性 | 无 | 无 | 无 | 否 | 薄片具有挠性，无弹性
35 | 蛇纹石 | Serpentine | 含盐类矿物 | A6[Si4O10](OH)8 | 浅黄色、深绿色、浅黄色、白色 | 块状、片状、纤维状 | 白色 | 脂肪光泽、蜡状光泽 | 半透明 | 2.5~3.5 | 完全解理 |  | 2.5~2.65 | 常有斑状色纹 | 无 | 无 | 无 | 有 | 否 | 稍具滑感
35 | 滑石 | Talcum | 含盐类矿物 | Mg3Si4O10(OH)2 | 灰白色 | 鳞片状 | 白色 | 油脂光泽 | 半透明 | 1 | 极完全解理 |  | 2.7-2.8 |  | 无 | 无 | 无 | 有 | 否 | 有滑感
36 | 石榴子石 | Garnet | 含盐类矿物 | X3Z2(SiO4)3 | 深红色、红褐色、棕色、绿色、黑色 | 粒状 | 无 | 玻璃光泽、脂肪光泽 | 半透明 | 6.5~7.5 | 极不完全解理（无解理） |  | 3.5~4.3 |  | 无 | 无 | 无 | 无 | 否
37 | 红柱石 | Andalusite | 含盐类矿物 | Al2(SiO4)O | 粉红色、红褐色、灰白色 | 放射状、粒状 | 无 | 玻璃光泽 | 半透明 | 6.5~7.5 | 中等解理 |  | 3.15-3.16 |  | 无 | 无 | 无 | 无 | 否
38 | 高岭石 | Kaolinite | 含盐类矿物 | Al2(Si2O5)(OH)4 | 白色、浅灰色、浅绿色、浅红色 | 粉末状、土状 | 白色 | 土状光泽 | 不透明 | 1 | 极不完全解理（无解理） | 土状 | 2.58-2.6 |  | 无 | 无 | 无 | 无 | 否 | 有吸水性，遇水后有可塑性
39 | 方解石 | Calcite | 含盐类矿物 | CaCO3 | 乳白色 | 菱面体 | 无 | 玻璃光泽 | 不透明 | 3 | 完全解理 |  | 2.6-2.8 |  | 无 | 无 | 有 | 无 | 否 | 紫外线下发荧光，滴盐酸起泡猛烈
40 | 白云石 | Dolomite | 含盐类矿物 | CaMg(CO3)2 | 乳白色、粉红色、灰绿色 | 菱面体 | 无 | 玻璃光泽 | 半透明、不透明 | 3.5~4 | 完全解理 |  | 2.0-2.1 |  | 无 | 无 | 无 | 无 | 否 | 可用盐酸和镁试剂鉴定，在稀盐酸中分解缓慢
41 | 孔雀石 | Malachite | 含盐类矿物 | Cu2(CO3)(OH)2 | 绿色 | 钟乳状、肾状、被膜状、土状 | 翠绿色 | 玻璃光泽 | 半透明 | 3.5~4 | 极不完全解理（无解理） | 贝壳状、参差状 | 4-4.5 |  | 无 | 无 | 无 | 无 | 否 | 遇盐酸起泡
42 | 蓝铜矿 | Azurite | 含盐类矿物 | Cu3(CO3)2(OH)2 | 深蓝色 | 粒状、钟乳状、皮壳状、土状 | 天蓝色 | 玻璃光泽 | 半透明 | 3.5~4 | 完全解理、中等解理 | 贝壳状 | 3.7-3.9 |  | 无 | 无 | 无 | 无 | 否 | 遇盐酸起泡
43 | 重晶石 | Baryte | 含盐类矿物 | BaSO4 | 无色，若含杂质时被染成各种颜色 | 块状、板状、粒状 | 白色 | 玻璃光泽 | 透明至半透明 | 3~3.5 | 完全解理 |  | 4.3-4.6 |  | 无 | 无 | 无 | 无 | 否
44 | 石膏 | Gypsum | 含盐类矿物 | CaSO4 · 2H2O | 无色、白色、浅灰色 | 纤维状 | 白色 | 玻璃光泽 | 透明、半透明 | 2 | 最完全解理 |  | 2.3 |  | 有挠性 | 无 | 无 | 无 | 否 | 可撕成薄片、纤维状、粒状，薄片有挠性
45 | 磷灰石 | Apatite | 含盐类矿物 | Ca5(PO4)3(Cl/F/OH) | 白色、灰色、黄绿色、褐色、紫色 | 粒状、块状、结核状 | 无 | 玻璃光泽 | 透明、半透明、不透明 | 5 | 不完全解理 | 断口不平坦 | 3.18-3.21 |  | 无 | 无 | 无 | 无 | 否 | 性脆
46 | 电气石 | Tourmaline | 含盐类矿物 | A(D3)G6(Si6O18)(BO3)3X3Z | 黑色、玫瑰色、深蓝色、褐色、黄色、深绿色 | 柱状、针状、放射状、块状 | 无 | 玻璃光泽、松脂光泽 | 半透明、透明 | 7~7.5 | 极不完全解理（无解理） |  | 2.98-3.20 | 柱面具纵纹 | 无 | 无 | 无 | 无 | 否
47 | 黄玉 | Topaz | 含盐类矿物 | Al2(SiO4)(F,OH)2 | 无色、黄色、蓝色、红色 | 粒状、块状 | 无 | 玻璃光泽 | 透明、半透明、不透明 | 8 | 完全解理 |  | 3.4-3.6 | 柱面有纵纹 | 无 | 无 | 无 | 无 | 否
48 | 白榴石 | Leucite | 含盐类矿物 | K(AlSi2O6) | 白色、黄白色 | 粒状 | 无色、白色 | 玻璃光泽、油脂光泽 | 透明 | 5.5-6 | 极不完全解理（无解理） | 贝壳状 | 2.47-2.5 | 几组平行的双晶条带 | 无 | 无 | 无 | 无 | 否
49 | 十字石 | Staurolite | 含盐类矿物 | Fe2+2Al9Si4O23(OH) | 棕红色、红褐色、淡黄褐色、黑色 | 短柱状 | 无 | 玻璃光泽 | 不透明 | 7.5 | 中等解理 | 贝壳状 | 3.74-3.84 |  | 无 | 无 | 无 | 无 | 否
50 | 霞石 | Cancrinite | 含盐类矿物 | KNa3[AlSiO4]4 | 无色、灰白色 | 粒状、块状 | 无色、白色 | 玻璃光泽、油脂光泽 | 透明 | 5.5~6 | 极不完全解理（无解理） | 贝壳状 | 2.55-2.66 |  | 无 | 无 | 无 | 无 | 否
51 | 白钨矿 | Scheelite | 含盐类矿物 | Ca(WO4) | 无色、白色 | 粒状、块状 | 白色 | 玻璃光泽、金刚光泽、油脂光泽 | 透明、半透明 | 4.5~5 | 中等解理 |  | 6.1 |  | 无 | 无 | 有 | 无 | 否 | 在紫外线照射下发浅蓝色荧光
52 | 绿柱石 | Beryl | 含盐类矿物 | Be3Al2(Si6O18) | 浅绿色、粉红色、翠绿色、淡蓝色、黄色 | 晶簇状、针状 | 无 | 玻璃光泽 | 透明、半透明 | 7.5~8 | 不完全解理 |  | 2.6-2.9 |  | 无 | 无 | 无 | 无 | 否
53 | 石棉 | Asbestos | 含盐类矿物 | 3MgO·2SiO2·2H2O | 深绿色、浅绿色、浅黄色、土黄色、灰白色、白色 | 纤维状 |  | 丝绢光泽 | 半透明 | 2.0~2.5 | 极不完全解理（无解理） |  | 2.49~2.53 |  | 无 | 无 | 无 | 无 | 否
54 | 锆石 | Zircon | 含盐类矿物 | Zr(SiO4) | 无色、紫红色、黄褐色、淡黄色、淡红色、绿色 | 柱状 | 无色 | 金刚光泽 | 半透明 | 7.5~8 | 极不完全解理（无解理） |  | 4.4-4.8 |  | 无 | 无 | 无 | 无 | 否
55 | 天青石 | Celestine | 含盐类矿物 | SrSO4 | 无色、浅蓝色、蓝灰色 | 块状、板状、粒状 | 白色 | 玻璃光泽 | 透明、半透明 | 3~3.5 | 完全解理 |  | 3.9-4.0 |  | 无 | 无 | 无 | 无 | 否 | 灼烧天青石碎片时火焰为深紫红色
56 | 蛭石 | Vermiculite | 含盐类矿物 | Mg0.7(Mg,Fe,Al)6(Si,Al)8O20(OH)4 · 8H2O | 褐色、褐黄色、暗绿色 | 片状、土状、粉末状 | 白色 | 玻璃光泽 | 不透明 | 1.5~2.8 | 完全解理 |  | 2.1-2.7 |  | 无 | 无 | 无 | 无 | 否 | 在高温作用下会膨胀
57 | 黑钨矿 | Wolframite | 含盐类矿物 | (Fe2+)WO4to (Mn2+)WO4 | 褐红色、黑色 | 板状、柱状 | 黄褐色、黑褐色 | 金属光泽、半金属光泽 | 不透明 | 7.2~7.5 | 完全解理 |  | 4-4.5 |  | 无 | 无 | 无 | 无 | 否
58 | 钾石盐 | Sylvite | 含盐类矿物 | KCl | 无色、浅灰色、浅蓝色、红色 | 粒状、块状 | 白色 | 玻璃光泽 | 透明 | 2 | 完全解理 |  | 1.99 |  | 无 | 无 | 无 | 无 | 否 | 钾石盐和石盐性质极相似，但钾盐味苦咸且涩，火焰为紫色，而石盐味咸，火焰为黄色
59 | 石盐 | Halite | 含盐类矿物 | NaCl | 无色、浅灰色、黄色、红色、黑色 | 粒状、块状 | 白色 | 玻璃光泽 | 透明 | 2.5 | 完全解理 |  | 2.17 |  | 无 | 无 | 无 | 无 | 否 | 燃烧火焰呈黄色，易溶于水，味咸。
60 | 萤石 | Fluorite | 含盐类矿物 | CaF2 | 浅绿色、浅紫色、无色、玫瑰红色 | 粒状、块状 | 白色 | 玻璃光泽 | 透明、半透明、不透明 | 4 | 完全解理 |  | 3.18 |  | 无 | 无 | 有 | 无 | 否 | 在紫外线、阴极射线照射下或加热时发出蓝色或紫色萤光